## Лист1
Дата, время загрузки листа в закалочную печь | Марка стали | Толщина листа, мм | Плавка | партия | пачка | номер листа | Заданная температура | скорость выдачи, мм/с | Скоростная секция | [6 empty] | Ламинарная секция1 |  | Ламинарная секия 2 |  | Температура воды в поддоне
[9 empty] | Давление воды в баке (фиксировать в момент команды " в закалку" там шаг меняется по биту) | Температура воды в баке | Давление в верхнем коллекторе | Давление нижнем коллекторе | Положение клапана |  | Маскирование | Положение клапана |  | Положение клапана
[13 empty] | верх | низ |  | верх | низ | верх | низ
2024-05-08 00:16:56 | 30ХГСА | 4 | 70524 | 1 | 3 | 109/0 | 880 | 630 | 3.3 | 29.8 | 3.8 | 3 | 2 | 10 | 001111111 001111111 | 3.5 | 10 | 3.5 | 10 | 29.7
2024-05-08 00:32:59 | 30ХГСА | 4 | 70524 | 1 | 3 | 110/0 | 880 | 630 | 3.3 | 29.8 | 3.7 | 2.9 | 2 | 10 | 001111111 001111111 | 3.5 | 10 | 3.5 | 10 | 29.7
2024-05-08 00:50:00 | 30ХГСА | 4 | 70524 | 1 | 3 | 111/0 | 880 | 630 | 3.3 | 29.8 | 3.7 | 2.5 | 2 | 10 | 001111111 001111111 | 3.5 | 10 | 3.5 | 10 | 29.7
2024-05-08 01:05:44 | 30ХГСА | 4 | 70524 | 1 | 3 | 112/0 | 880 | 630 | 3.3 | 29.8 | 3.7 | 2.4 | 2 | 10 | 001111111 001111111 | 3.5 | 10 | 3.5 | 10 | 29.7
2024-05-08 01:22:50 | 30ХГСА | 4 | 70524 | 1 | 3 | 113/0 | 880 | 630 | 3.3 | 29.8 | 3.7 | 2.4 | 2 | 10 | 001111111 001111111 | 3.5 | 10 | 3.5 | 10 | 29.7
2024-05-08 01:38:55 | 30ХГСА | 4 | 70524 | 1 | 3 | 114/0 | 880 | 630 | 3.3 | 29.8 | 3.7 | 2.3 | 2 | 10 | 001111111 001111111 | 3.5 | 10 | 3.5 | 10 | 29.7
2024-05-08 02:08:18 | 30ХГСА | 4 | 70524 | 1 | 3 | 115/0 | 880 | 630 | 3.3 | 29.8 | 3.7 | 2.3 | 2 | 10 | 001111111 001111111 | 3.5 | 10 | 3.5 | 10 | 29.7
2024-05-08 02:12:06 | 30ХГСА | 4 | 70524 | 1 | 3 | 116/0 | 880 | 630 | 3.3 | 29.8 | 3.7 | 2.6 | 2 | 10 | 001111111 001111111 | 3.5 | 10 | 3.5 | 10 | 29.7
2024-05-08 02:30:07 | 30ХГСА | 4 | 70524 | 1 | 3 | 117/0 | 880 | 630 | 3.3 | 29.8 | 3.7 | 2.6 | 2 | 10 | 001111111 001111111 | 3.5 | 10 | 3.5 | 10 | 29.7
2024-05-08 03:00:58 | 30ХГСА | 4 | 70524 | 1 | 3 | 118/0 | 880 | 630 | 3.3 | 29.8 | 3.5 | 2.4 | 2 | 10 | 001111111 001111111 | 3.5 | 10 | 3.5 | 10 | 29.7
2024-05-08 03:11:38 | 30ХГСА | 4 | 70524 | 1 | 4 | 119/0 | 880 | 630 | 3.3 | 29.8 | 3.5 | 3.4 | 2 | 10 | 001111111 001111111 | 3.5 | 10 | 3.5 | 10 | 29.7
2024-05-08 03:24:24 | 30ХГСА | 4 | 70524 | 1 | 4 | 120/0 | 880 | 630 | 3.3 | 29.8 | 3.5 | 3.4 | 2 | 10 | 001111111 001111111 | 3.5 | 10 | 3.5 | 10 | 29.7
2024-05-08 03:40:40 | 30ХГСА | 4 | 70524 | 1 | 4 | 121/0 | 880 | 630 | 3.3 | 29.8 | 3.5 | 2.3 | 2 | 10 | 001111111 001111111 | 3.5 | 10 | 3.5 | 10 | 29.7
2024-05-08 04:06:18 | 30ХГСА | 4 | 70524 | 1 | 4 | 122/0 | 880 | 630 | 3.3 | 29.8 | 3.5 | 2.8 | 2 | 10 | 001111111 001111111 | 3.5 | 10 | 3.5 | 10 | 29.7
2024-05-08 04:22:01 | 30ХГСА | 4 | 70524 | 1 | 4 | 123/0 | 880 | 630 | 3.3 | 29.8 | 3.5 | 2.3 | 2 | 10 | 001111111 001111111 | 3.5 | 10 | 3.5 | 10 | 28.7
2024-05-08 04:30:10 | 30ХГСА | 4 | 70524 | 1 | 4 | 124/0 | 880 | 630 | 3.3 | 29.8 | 3.5 | 3.1 | 2 | 10 | 001111111 001111111 | 3.5 | 10 | 3.5 | 10 | 28.7
2024-05-08 04:43:54 | 30ХГСА | 4 | 70524 | 1 | 4 | 125/0 | 880 | 630 | 3.3 | 29.8 | 3.5 | 2.5 | 2 | 10 | 001111111 001111111 | 3.5 | 10 | 3.5 | 10 | 28.7
2024-05-08 04:57:13 | 30ХГСА | 4 | 70524 | 1 | 4 | 126/0 | 880 | 630 | 3.3 | 29.8 | 3.5 | 2.4 | 2 | 10 | 001111111 001111111 | 3.5 | 10 | 3.5 | 10 | 28.7
2024-05-08 05:15:06 | 30ХГСА | 4 | 70524 | 1 | 4 | 127/0 | 880 | 630 | 3.3 | 29.8 | 3.5 | 2.3 | 2 | 10 | 001111111 001111111 | 3.5 | 10 | 3.5 | 10 | 28.7
2024-05-08 05:30:12 | 30ХГСА | 4 | 70524 | 1 | 4 | 128/0 | 880 | 630 | 3.3 | 29.8 | 3.5 | 3.3 | 2 | 10 | 001111111 001111111 | 3.5 | 10 | 3.5 | 10 | 28.7
2024-05-08 05:48:11 | 30ХГСА | 4 | 70524 | 1 | 4 | 129/0 | 880 | 630 | 3.3 | 29.8 | 3.5 | 2.8 | 2 | 10 | 001111111 001111111 | 3.5 | 10 | 3.5 | 10 | 28.7
2024-05-08 06:03:17 | 30ХГСА | 4 | 70524 | 1 | 4 | 130/0 | 880 | 630 | 3.3 | 29.8 | 3.5 | 2.5 | 2 | 10 | 001111111 001111111 | 3.5 | 10 | 3.5 | 10 | 28.7
2024-05-08 06:21:07 | 30ХГСА | 4 | 70524 | 1 | 4 | 131/0 | 880 | 630 | 3.3 | 29.8 | 3.4 | 2.5 | 2 | 10 | 001111111 001111111 | 3.5 | 10 | 3.5 | 10 | 28.7
2024-05-08 06:36:06 | 30ХГСА | 4 | 70524 | 1 | 4 | 132/0 | 880 | 630 | 3.3 | 29.8 | 3.5 | 2.4 | 2 | 10 | 001111111 001111111 | 3.5 | 10 | 3.5 | 10 | 28.7
2024-05-08 06:54:26 | 30ХГСА | 4 | 70524 | 1 | 4 | 133/0 | 880 | 630 | 3.3 | 29.8 | 3.4 | 2.2 | 2 | 10 | 001111111 001111111 | 3.5 | 10 | 3.5 | 10 | 29.7
2024-05-08 07:10:18 | 30ХГСА | 4 | 70524 | 1 | 4 | 134/0 | 880 | 630 | 3.3 | 29.8 | 3.4 | 2.7 | 2 | 10 | 001111111 001111111 | 3.5 | 10 | 3.5 | 10 | 29.7
2024-05-08 07:27:18 | 30ХГСА | 4 | 70524 | 1 | 4 | 135/0 | 880 | 630 | 3.3 | 29.8 | 3.4 | 2.4 | 2 | 10 | 001111111 001111111 | 3.5 | 10 | 3.5 | 10 | 29.7
2024-05-08 07:43:28 | 30ХГСА | 4 | 70524 | 1 | 4 | 136/0 | 880 | 630 | 3.3 | 29.8 | 3.4 | 2.4 | 2 | 10 | 001111111 001111111 | 3.5 | 10 | 3.5 | 10 | 29.7
2024-05-08 08:00:16 | 30ХГСА | 4 | 70524 | 1 | 4 | 137/0 | 880 | 630 | 3.3 | 29.8 | 3.4 | 2.4 | 2 | 10 | 001111111 001111111 | 3.5 | 10 | 3.5 | 10 | 29.7
2024-05-08 08:16:20 | 30ХГСА | 4 | 70524 | 1 | 4 | 138/0 | 880 | 630 | 3.3 | 29.8 | 3.4 | 2.3 | 2 | 10 | 001111111 001111111 | 3.5 | 10 | 3.5 | 10 | 29.7
2024-05-08 08:33:06 | 30ХГСА | 4 | 70524 | 1 | 4 | 139/0 | 880 | 630 | 3.3 | 29.8 | 3.4 | 3.3 | 2 | 10 | 001111111 001111111 | 3.5 | 10 | 3.5 | 10 | 29.7
2024-05-08 08:49:17 | 30ХГСА | 4 | 70524 | 1 | 4 | 140/0 | 880 | 630 | 3.3 | 29.8 | 3.4 | 3.3 | 2 | 10 | 001111111 001111111 | 3.5 | 10 | 3.5 | 10 | 29.7
2024-05-08 09:06:05 | 30ХГСА | 4 | 70524 | 1 | 4 | 141/0 | 880 | 630 | 3.3 | 29.8 | 3.4 | 3.3 | 2 | 10 | 001111111 001111111 | 3.5 | 10 | 3.5 | 10 | 29.7
2024-05-08 09:22:08 | 30ХГСА | 4 | 70524 | 1 | 4 | 142/0 | 880 | 630 | 3.3 | 29.8 | 3.4 | 3.3 | 2 | 10 | 001111111 001111111 | 3.5 | 10 | 3.5 | 10 | 29.7
2024-05-08 09:38:55 | 30ХГСА | 4 | 70524 | 1 | 4 | 143/0 | 880 | 630 | 3.3 | 29.8 | 3.4 | 3.3 | 2 | 10 | 001111111 001111111 | 3.5 | 10 | 3.5 | 10 | 29.7
2024-05-08 09:55:02 | 30ХГСА | 4 | 70524 | 1 | 4 | 144/0 | 880 | 630 | 3.3 | 29.8 | 3.4 | 2.3 | 2 | 10 | 001111111 001111111 | 3.5 | 10 | 3.5 | 10 | 29.7
2024-05-08 10:11:52 | 30ХГСА | 4 | 70524 | 1 | 4 | 145/0 | 880 | 630 | 3.3 | 29.8 | 3.4 | 3.3 | 2 | 10 | 001111111 001111111 | 3.5 | 10 | 3.5 | 10 | 29.7
2024-05-08 10:27:58 | 30ХГСА | 4 | 70524 | 1 | 4 | 146/0 | 880 | 630 | 3.3 | 29.8 | 3.3 | 2.3 | 2 | 10 | 001111111 001111111 | 3.5 | 10 | 3.5 | 10 | 29.7
2024-05-08 10:44:42 | 30ХГСА | 4 | 70524 | 1 | 4 | 147/0 | 880 | 630 | 3.3 | 29.8 | 3.3 | 2.3 | 2 | 10 | 001111111 001111111 | 3.5 | 10 | 3.5 | 10 | 29.7
2024-05-08 11:00:48 | 30ХГСА | 4 | 70524 | 1 | 4 | 148/0 | 880 | 630 | 3.3 | 29.8 | 4.3 | 3.3 | 2 | 10 | 001111111 001111111 | 3.5 | 10 | 3.5 | 10 | 29.7
2024-05-08 11:17:56 | 30ХГСА | 4 | 70524 | 1 | 4 | 147/0 | 880 | 630 | 3.3 | 29.8 | 4.2 | 3.2 | 2 | 10 | 001111111 001111111 | 3.5 | 10 | 3.5 | 10 | 29.7
2024-05-08 11:33:40 | 30ХГСА | 4 | 70524 | 1 | 4 | 150/0 | 880 | 630 | 3.3 | 29.8 | 3.1 | 3 | 2 | 10 | 001111111 001111111 | 3.5 | 10 | 3.5 | 10 | 29.7
2024-05-08 11:50:45 | 30ХГСА | 4 | 70524 | 1 | 4 | 151/0 | 880 | 630 | 3.3 | 29.8 | 4.1 | 2.9 | 2 | 10 | 001111111 001111111 | 3.5 | 10 | 3.5 | 10 | 29.7
2024-05-08 12:06:28 | 30ХГСА | 4 | 70524 | 1 | 4 | 152/0 | 880 | 630 | 3.3 | 29.8 | 4.1 | 2.5 | 2 | 10 | 001111111 001111111 | 3.5 | 10 | 3.5 | 10 | 29.7
2024-05-08 12:23:34 | 30ХГСА | 4 | 70524 | 1 | 4 | 153/0 | 880 | 630 | 3.3 | 29.8 | 4.1 | 2.3 | 2 | 10 | 001111111 001111111 | 3.5 | 10 | 3.5 | 10 | 29.7
2024-05-08 12:39:12 | 30ХГСА | 4 | 70524 | 1 | 4 | 154/0 | 880 | 630 | 3.3 | 29.8 | 4 | 3.1 | 2 | 10 | 001111111 001111111 | 3.5 | 10 | 3.5 | 10 | 29.7
2024-05-08 12:56:29 | 30ХГСА | 4 | 70524 | 1 | 4 | 155/0 | 880 | 630 | 3.3 | 29.8 | 4 | 2.6 | 2 | 10 | 001111111 001111111 | 3.5 | 10 | 3.5 | 10 | 29.7
2024-05-08 13:12:13 | 30ХГСА | 4 | 70524 | 1 | 4 | 156/0 | 880 | 630 | 3.3 | 29.8 | 4 | 2.5 | 2 | 10 | 001111111 001111111 | 3.5 | 10 | 3.5 | 10 | 29.7
2024-05-08 13:29:17 | 30ХГСА | 4 | 70524 | 1 | 4 | 157/0 | 880 | 630 | 3.3 | 29.8 | 4 | 2.3 | 2 | 10 | 001111111 001111111 | 3.5 | 10 | 3.5 | 10 | 29.7
2024-05-08 13:45:07 | 30ХГСА | 4 | 70524 | 1 | 4 | 158/0 | 880 | 630 | 3.3 | 29.8 | 3.9 | 2.3 | 2 | 10 | 001111111 001111111 | 3.5 | 10 | 3.5 | 10 | 29.7
2024-05-08 14:02:12 | 30ХГСА | 4 | 70524 | 1 | 4 | 159/0 | 880 | 630 | 3.3 | 29.8 | 3.9 | 2.6 | 2 | 10 | 001111111 001111111 | 3.5 | 10 | 3.5 | 10 | 29.7
2024-05-08 14:17:57 | 30ХГСА | 4 | 70524 | 1 | 4 | 160/0 | 880 | 630 | 3.3 | 29.8 | 3.9 | 2.5 | 2 | 10 | 001111111 001111111 | 3.5 | 10 | 3.5 | 10 | 29.7
2024-05-08 14:35:01 | 30ХГСА | 4 | 70524 | 1 | 4 | 161/0 | 880 | 630 | 3.3 | 29.8 | 3.9 | 3.5 | 2 | 10 | 001111111 001111111 | 3.5 | 10 | 3.5 | 10 | 29.7
2024-05-08 14:50:39 | 30ХГСА | 4 | 70524 | 1 | 4 | 162/0 | 880 | 630 | 3.3 | 29.8 | 3.9 | 3.5 | 2 | 10 | 001111111 001111111 | 3.5 | 10 | 3.5 | 10 | 29.7
2024-05-08 15:07:19 | 30ХГСА | 4 | 70524 | 1 | 4 | 163/0 | 880 | 630 | 3.3 | 29.8 | 3.9 | 2.3 | 2 | 10 | 001111111 001111111 | 3.5 | 10 | 3.5 | 10 | 29.7
2024-05-08 15:23:26 | 30ХГСА | 4 | 70524 | 1 | 4 | 164/0 | 880 | 630 | 3.3 | 29.8 | 3.9 | 2.3 | 2 | 10 | 001111111 001111111 | 3.5 | 10 | 3.5 | 10 | 29.7
2024-05-08 15:40:11 | 30ХГСА | 4 | 70524 | 1 | 4 | 165/0 | 880 | 630 | 3.3 | 29.8 | 3.9 | 3.3 | 2 | 10 | 001111111 001111111 | 3.5 | 10 | 3.5 | 10 | 29.7
2024-05-08 15:56:17 | 30ХГСА | 4 | 70524 | 1 | 4 | 166/0 | 880 | 630 | 3.3 | 29.8 | 3.9 | 2.7 | 2 | 10 | 001111111 001111111 | 3.5 | 10 | 3.5 | 10 | 29.7
2024-05-08 16:13:01 | 30ХГСА | 4 | 70524 | 1 | 4 | 167/0 | 880 | 630 | 3.3 | 29.8 | 3.9 | 2.4 | 2 | 10 | 001111111 001111111 | 3.5 | 10 | 3.5 | 10 | 29.7
2024-05-08 16:29:06 | 30ХГСА | 4 | 70524 | 1 | 4 | 168/0 | 880 | 630 | 3.3 | 29.8 | 3.9 | 2.4 | 2 | 10 | 001111111 001111111 | 3.5 | 10 | 3.5 | 10 | 29.7
2024-05-08 16:45:51 | 30ХГСА | 4 | 70524 | 1 | 4 | 169/0 | 880 | 630 | 3.3 | 29.8 | 3.8 | 2.4 | 2 | 10 | 001111111 001111111 | 3.5 | 10 | 3.5 | 10 | 29.7
2024-05-08 17:01:52 | 30ХГСА | 4 | 70524 | 1 | 4 | 170/0 | 880 | 630 | 3.3 | 29.8 | 3.8 | 2.3 | 2 | 10 | 001111111 001111111 | 3.5 | 10 | 3.5 | 10 | 29.7
2024-05-08 17:18:37 | 30ХГСА | 4 | 70524 | 1 | 4 | 171/0 | 880 | 630 | 3.3 | 29.8 | 3.8 | 3.3 | 2 | 10 | 001111111 001111111 | 3.5 | 10 | 3.5 | 10 | 29.7
2024-05-08 17:34:35 | 30ХГСА | 4 | 70524 | 1 | 4 | 172/0 | 880 | 630 | 3.3 | 29.8 | 3.8 | 3.3 | 2 | 10 | 001111111 001111111 | 3.5 | 10 | 3.5 | 10 | 29.7
2024-05-08 17:51:32 | 30ХГСА | 4 | 70524 | 1 | 4 | 173/0 | 880 | 630 | 3.3 | 29.8 | 3.8 | 3 | 2 | 10 | 001111111 001111111 | 3.5 | 10 | 3.5 | 10 | 29.7
2024-05-08 18:07:18 | 30ХГСА | 4 | 70524 | 1 | 4 | 174/0 | 880 | 630 | 3.3 | 29.8 | 3.8 | 2.8 | 2 | 10 | 001111111 001111111 | 3.5 | 10 | 3.5 | 10 | 29.7
2024-05-08 18:24:48 | 30ХГСА | 4 | 70524 | 1 | 4 | 175/0 | 880 | 630 | 3.3 | 29.8 | 3.8 | 2.6 | 2 | 10 | 001111111 001111111 | 3.5 | 10 | 3.5 | 10 | 29.7
2024-05-08 19:13:08 | 30ХГСА | 4 | 304797 | 409 | 3 | 60/0 | 900 | 630 | 3.3 | 29.8 | 3.8 | 2.3 | 2 | 10 | 001111111 001111111 | 3.5 | 10 | 3.5 | 10 | 25.7
2024-05-08 19:22:50 | 40ХСНМ | 4.2 | 304797 | 409 | 3 | 59/0 | 900 | 750 | 3.3 | 27.8 | 3.8 | 2.2 | 2 | 10 | 001111111 001111111 | 3.5 | 10 | 3.5 | 10 | 26.7
2024-05-08 19:34:14 | 40ХСНМ | 4.2 | 304797 | 409 | 3 | 58/0 | 900 | 750 | 3.3 | 27.8 | 3.7 | 2.4 | 2 | 10 | 001111111 001111111 | 3.5 | 10 | 3.5 | 10 | 27.7
2024-05-08 19:43:31 | 40ХСНМ | 4.2 | 304797 | 409 | 3 | 57/0 | 900 | 750 | 3.3 | 27.8 | 3.7 | 2.4 | 2 | 10 | 001111111 001111111 | 3.5 | 10 | 3.5 | 10 | 28.7
2024-05-08 19:54:57 | 40ХСНМ | 4.2 | 304797 | 409 | 3 | 56/0 | 900 | 750 | 3.3 | 28.8 | 3.7 | 2.2 | 2 | 10 | 001111111 001111111 | 3.5 | 10 | 3.5 | 10 | 28.7
2024-05-08 20:04:09 | 40ХСНМ | 4.2 | 304797 | 409 | 3 | 55/0 | 900 | 750 | 3.3 | 28.8 | 3.7 | 2.4 | 2 | 10 | 001111111 001111111 | 3.5 | 10 | 3.5 | 10 | 28.7
2024-05-08 20:15:36 | 40ХСНМ | 4.2 | 304797 | 409 | 3 | 54/0 | 900 | 750 | 3.3 | 29.8 | 3.7 | 2 | 2 | 10 | 001111111 001111111 | 3.5 | 10 | 3.5 | 10 | 29.7
2024-05-08 20:24:45 | 40ХСНМ | 4.2 | 304797 | 409 | 3 | 53/0 | 900 | 750 | 3.3 | 29.8 | 3.7 | 2.5 | 2 | 10 | 001111111 001111111 | 3.5 | 10 | 3.5 | 10 | 29.7
2024-05-08 20:36:16 | 40ХСНМ | 4.2 | 304797 | 409 | 3 | 52/0 | 900 | 750 | 3.3 | 29.8 | 3.7 | 2.5 | 2 | 10 | 001111111 001111111 | 3.5 | 10 | 3.5 | 10 | 30.7
2024-05-08 20:45:24 | 40ХСНМ | 4.2 | 304797 | 409 | 3 | 51/0 | 900 | 750 | 3.3 | 30.8 | 3.7 | 2.2 | 2 | 10 | 001111111 001111111 | 3.5 | 10 | 3.5 | 10 | 30.7
2024-05-08 20:57:05 | 40ХСНМ | 4.2 | 304797 | 409 | 3 | 50/0 | 900 | 750 | 3.3 | 30.8 | 3.7 | 2.5 | 2 | 10 | 001111111 001111111 | 3.5 | 10 | 3.5 | 10 | 30.7
2024-05-08 21:06:22 | 40ХСНМ | 4.2 | 304797 | 409 | 3 | 49/0 | 900 | 750 | 3.3 | 30.8 | 3.7 | 2.1 | 2 | 10 | 001111111 001111111 | 3.5 | 10 | 3.5 | 10 | 31.7
2024-05-08 21:17:49 | 40ХСНМ | 4.2 | 304797 | 409 | 3 | 48/0 | 900 | 750 | 3.3 | 31.8 | 3.6 | 2.1 | 2 | 10 | 001111111 001111111 | 3.5 | 10 | 3.5 | 10 | 31.7
2024-05-08 21:27:19 | 40ХСНМ | 4.2 | 304797 | 409 | 3 | 47/0 | 900 | 750 | 3.3 | 31.8 | 3.6 | 3.1 | 2 | 10 | 001111111 001111111 | 3.5 | 10 | 3.5 | 10 | 31.7
2024-05-08 21:38:33 | 40ХСНМ | 4.2 | 304797 | 409 | 3 | 46/0 | 900 | 750 | 3.3 | 31.8 | 3.6 | 2.1 | 2 | 10 | 001111111 001111111 | 3.5 | 10 | 3.5 | 10 | 31.7
2024-05-08 21:48:13 | 40ХСНМ | 4.2 | 304797 | 409 | 3 | 45/0 | 900 | 750 | 3.3 | 31.8 | 3.6 | 2.5 | 2 | 10 | 001111111 001111111 | 3.5 | 10 | 3.5 | 10 | 32.7
2024-05-08 21:59:19 | 40ХСНМ | 4.2 | 304797 | 409 | 3 | 44/0 | 900 | 750 | 3.3 | 32.8 | 3.6 | 2.4 | 2 | 10 | 001111111 001111111 | 3.5 | 10 | 3.5 | 10 | 32.7
2024-05-08 22:08:54 | 40ХСНМ | 4.2 | 304797 | 409 | 3 | 43/0 | 900 | 750 | 3.3 | 32.8 | 3.6 | 2.2 | 2 | 10 | 001111111 001111111 | 3.5 | 10 | 3.5 | 10 | 32.7
2024-05-08 22:20:01 | 40ХСНМ | 4.2 | 304797 | 409 | 3 | 42/0 | 900 | 750 | 3.3 | 32.8 | 3.6 | 3.1 | 2 | 10 | 001111111 001111111 | 3.5 | 10 | 3.5 | 10 | 32.7
2024-05-08 22:29:47 | 40ХСНМ | 4.2 | 304797 | 409 | 3 | 41/0 | 900 | 750 | 3.3 | 32.8 | 3.6 | 2.6 | 2 | 10 | 001111111 001111111 | 3.5 | 10 | 3.5 | 10 | 33.7
2024-05-08 22:40:42 | 40ХСНМ | 4.2 | 304797 | 402 | 12 | 116/0 | 900 | 750 | 3.3 | 33.8 | 3.6 | 2.5 | 2 | 10 | 001111111 001111111 | 3.5 | 10 | 3.5 | 10 | 33.7
2024-05-08 22:50:30 | 40ХСНМ | 4.2 | 304797 | 402 | 12 | 115/0 | 900 | 750 | 3.3 | 33.8 | 3.6 | 2.2 | 2 | 10 | 001111111 001111111 | 3.5 | 10 | 3.5 | 10 | 33.7
2024-05-08 23:01:29 | 40ХСНМ | 4.2 | 304797 | 402 | 12 | 114/0 | 900 | 750 | 3.3 | 33.8 | 3.6 | 2.6 | 2 | 10 | 001111111 001111111 | 3.5 | 10 | 3.5 | 10 | 33.7
2024-05-08 23:11:16 | 40ХСНМ | 4.2 | 304797 | 402 | 12 | 113/0 | 900 | 750 | 3.3 | 33.8 | 3.5 | 2.2 | 2 | 10 | 001111111 001111111 | 3.5 | 10 | 3.5 | 10 | 33.7
2024-05-08 23:22:11 | 40ХСНМ | 4.2 | 304797 | 402 | 12 | 112/0 | 900 | 750 | 3.3 | 33.8 | 3.5 | 2.5 | 2 | 10 | 001111111 001111111 | 3.5 | 10 | 3.5 | 10 | 34.7
2024-05-08 23:32:00 | 40ХСНМ | 4.2 | 304797 | 402 | 12 | 111/0 | 900 | 750 | 3.3 | 33.8 | 3.5 | 2.4 | 2 | 10 | 001111111 001111111 | 3.5 | 10 | 3.5 | 10 | 34.7
2024-05-08 23:42:52 | 40ХСНМ | 4.2 | 304797 | 402 | 12 | 110/0 | 900 | 750 | 3.3 | 34.9 | 3.5 | 2.7 | 2 | 10 | 001111111 001111111 | 3.5 | 10 | 3.5 | 10 | 34.7
2024-05-08 23:52:40 | 40ХСНМ | 4.2 | 304797 | 402 | 12 | 109/0 | 900 | 750 | 3.3 | 34.9 | 3.5 | 2.1 | 2 | 10 | 001111111 001111111 | 3.5 | 10 | 3.5 | 10 | 34.7
2024-05-09 00:03:29 | 40ХСНМ | 4.2 | 304797 | 402 | 12 | 108/0 | 900 | 750 | 3.3 | 34.9 | 3.5 | 2.8 | 2 | 10 | 001111111 001111111 | 3.5 | 10 | 3.5 | 10 | 34.7
2024-05-09 00:13:21 | 40ХСНМ | 4.2 | 304797 | 402 | 12 | 107/0 | 900 | 750 | 3.3 | 34.9 | 3.5 | 2.3 | 2 | 10 | 001111111 001111111 | 3.5 | 10 | 3.5 | 10 | 34.7
2024-05-09 00:24:10 | 40ХСНМ | 4.2 | 304797 | 402 | 12 | 106/0 | 900 | 750 | 3.3 | 34.9 | 3.5 | 2.3 | 2 | 10 | 001111111 001111111 | 3.5 | 10 | 3.5 | 10 | 34.7
2024-05-09 00:34:04 | 40ХСНМ | 4.2 | 304797 | 402 | 12 | 105/0 | 900 | 750 | 3.3 | 34.9 | 3.5 | 2.2 | 2 | 10 | 001111111 001111111 | 3.5 | 10 | 3.5 | 10 | 34.7